## Table 1
FINISHING SCHEDULE
涂装工艺流程表
QUY TRÌNH SƠN
FINISH SUPPLIER/涂装供应商/ CÔNG TY SƠN: |  |  |  | VENDOR NAME/工厂名称/TÊN NHÀ MÁY:
FINISH TYPE/ 油漆种类/ LOẠI SƠN: NC/PU |  |  |  | ITEM/ 编号/MÃ HÀNG:
WOOD & VENEER TYPE/材质/ LOẠI GỖ & VÁN: |  |  |  | GLOSS/亮度/BÓNG:
RELEASE DATE/发布日期/NGÀY BAN HÀNH: MM/DD/YYYY |  |  |  | REVISION NUMBER/修订版次/LẦN SỬA ĐỔI: #
Details of the latest revision/最新修订内容/Nội dung sửa đổi:
No 序号 STT | Finishing Process Step 制作流程 Lưu Trình Sơn | Chemical Name 产品名称 Tên Hàng | Chemical Code 产品编号 Mã Hàng | Mixing Ratio 配比 Tỷ Lệ | Viscosity (s) 秒数 Số Giây | Drying Time (mins) 待干时间 Thời Gian Khô | Application method 应用方法 Thao tác
1 | White PU PU白底漆 sơn lót màu trắng PU | PU净味高级固化剂 Chất làm cứng cao cấp không mùi PU |  | 25% | 12-15" | 45-60分 (mins) | Using #320 sanding paper after drying 待涂层干燥后，使用320#砂纸进行打磨 Sử dụng nhám #320 sau khi khô
|  | PU高级快干白底漆 Sơn lót trắng cao cấp nhanh khô PU |  | 50%
|  | PU稀释剂 Dung môi pha loãng PU |  | 25%
2 | Basecoat NC指定有色底漆 Lót có màu chỉ định NC | NC指定有色底漆 (2006#) Lót có màu chỉ định NC |  | 40% | 9" | 30-40分 (mins) | Wet spray evenly 均匀喷涂湿膜 Phun ướt đều
|  | NC稀释剂 Dung môi pha loãng NC |  | 60%
3 | Basecoat NC指定有色底漆 Lót có màu chỉ định NC | NC指定有色底漆 (2006#) Lót có màu chỉ định NC |  | 40% | 9" | 30-40分(mins) | Wet spray evenly 均匀喷涂湿膜 Phun ướt đều
|  | NC稀释剂 Dung môi pha loãng NC |  | 60%
4 | Anti-yellowing Clear Sealer NC耐黄变透明底漆 Sơn lót trong suốt chống ngã vàng | NC耐黄变透明底漆 Sơn lót trong suốt kháng ố vàng NC |  | 50% | 12" | 30-40分(mins) | Wet spray evenly 均匀喷涂湿膜 Phun ướt đều
|  | NC稀释剂 Dung môi pha loãng NC |  | 50%
5 | Wiping glaze 格丽斯 Lau Glaze | 黑色格丽斯 Glaze màu đen |  | 5% |  |  | Sanding highlight and dry brushing per the approved color standard 按照核准色板标准进行高光打磨和干刷处理 Chà nhám hi-li và đánh cọ, so sánh với bảng màu
|  | 黄色格丽斯 Glaze màu vàng |  | 5%
|  | 红色格丽斯 Glaze màu đỏ |  | 5%
|  | 松香水 Dầu thông |  | 85%
6 | Anti-yellowing Clear Sealer NC耐黄变透明底漆 Sơn lót trong suốt kháng ố vàng NC | NC耐黄变透明底漆 Sơn lót trong suốt kháng ố vàng NC |  | 50% | 12" | 30-40分 (mins) | Wet spray evenly 均匀喷涂湿膜 Phun ướt đều
|  | NC稀释剂 Dung môi pha loãng NC |  | 50%
7 | Wiping glaze 格丽斯 Lau glaze | 黑色格丽斯 Glaze màu đen |  | 5% |  | 30-40分 (mins) | Sanding highlight and dry brushing per the approved color standard 根据已批准的色板标准进行高光打磨及干刷处理 Chà nhám hi-li và đánh cọ, so sánh với bảng màu
|  | 黄色格丽斯 Glaze màu vàng |  | 5%
|  | 红色格丽斯 Glaze màu đỏ |  | 5%
|  | 松香水 Dầu thông |  | 85%
8 | Anti-yellowing Clear Sealer NC耐黄变透明底漆 Sơn lót trong suốt kháng ố vàng NC | NC耐黄变透明底漆 Sơn lót trong suốt kháng ố vàng NC |  | 50% | 12" | 30-40分 (mins) | Wet spray evenly 均匀喷涂湿膜 Phun ướt đều
|  | NC稀释剂 Dung môi pha loãng NC |  | 50%
9 | Color Checking - 检查颜色 Kiểm Tra màu | [5 empty] | Adjust the color and dry brushing 根据色板要求调整颜色，并进行干刷处理 Chỉnh màu và đánh cọ
10 | Anti-yellowing clear topcoat NC 0.5分光耐黄变透明面漆 Sơn phủ trong suốt chống ngả vàng NC 5% | NC 0.5分光耐黄变透明面漆 Sơn phủ trong suốt chống ngả vàng NC 5% |  | 40% | 12" | 4-6 小时 (hrs) | Wet spray evenly 均匀喷涂湿膜 Phun ướt đều
|  | NC稀释剂 Dung môi pha loãng NC |  | 60%