## Tổng quan
ĐỐI CHIẾU KHẢ NĂNG PASS — COTSWOLD TEST PROTOCOL vs 3 HỆ SƠN BTCHEM
Độ bóng 15% ¦ Máy Taber nhám S42 ¦ Trừ Corrosion Salt Spray
STT | Phương pháp Test | Tiêu chuẩn | NC Pigmented | NC Natural/Stain | PU Pigmented | PU Natural/Stain | Nước Pigmented | Nước Natural/Stain
1 | Coating Adhesion (Cross-cut / Tape) | ISO 2409 Class ≤ 2 | ✅ Pass / 1B-2B | ✅ Pass / 1B-2B (cần seal stain tốt) | ✅ Pass / 1B-0B | ✅ Pass / 1B-0B | ✅ Pass / 1B-0B | ✅ Pass / 1B-2B (cần lót seal)
2 | Stain Resistance (Bám bẩn) | EN 12720 Không vết bẩn 24h | ⚠️ Cần lưu ý NC màng kém kín → dễ bắt bẩn nếu không phủ bóng đủ | ⚠️ Cần lưu ý NC + stain open-pore dễ bám bẩn hơn | ✅ Pass | ✅ Pass | ✅ Pass | ✅ Pass (cần seal coat kín)
3 | Corrosion Resistance (Salt Spray) | ISO 9227 — Bỏ | N/A | N/A | N/A | N/A | N/A | N/A
4 | Pencil Hardness (Độ cứng màng) | ASTM D3363 ≥ 2H (phủ) ≥ HB (nhuộm) | ✅ Pass / 1H-2H | ✅ Pass / HB-2H | ✅ Pass / ≥ 2H | ✅ Pass / ≥ 2H | ✅ Pass / 1H-2H | ✅ Pass / HB-1H
5 | Temperature Change (Chu trình nhiệt) | ASTM D1211 Mod. 50-60°C ⇄ -20°C | ✅ Pass | ✅ Pass | ✅ Pass PU đáp ứng được S42 | ✅ Pass PU + stain cũng pass | ⚠️ Cần test kỹ trên máy Tương tự PU nhưng cần kiểm tra S42 thực tế | ⚠️ Cần test kỹ Lớp mỏng hơn pigmented, cần kiểm tra
6 | Abrasion Resistance (Mài mòn Taber S42) | EN 15185 ≥80 cycles ⚠️ Nhám S42 | ❌ Rủi ro — NC không đạt Taber S42 | ❌ Không đạt | ✅ Pass OK | ✅ Pass OK | ⚠️ Cần test kỹ trên máy Tương tự PU nhưng cần kiểm tra S42 | ⚠️ Cần test kỹ Lớp mỏng hơn pigmented
7 | Surface Scratching (Chống xước) | CPSD-HL-01055 Đĩa 5lbs, Ly 3lbs 6 cycles | ✅ Pass | ✅ Pass | ✅ Pass | ✅ Pass | ✅ Pass | ✅ Pass
8 | Hot Water (Chịu nước sôi) | EN 12721 100°C | ⚠️ Cần lưu ý NC nguy cơ trắng màng (blushing) | ⚠️ Cần lưu ý Stain dễ bị tác động nhiệt ẩm | ✅ Pass | ✅ Pass | ✅ Pass | ⚠️ Cần lưu ý Stain gốc nước dễ bị mềm
9 | Cold Damage (Chịu lạnh) | EN 12722 Đá viên 60 phút | ✅ Pass | ✅ Pass | ✅ Pass | ✅ Pass | ✅ Pass | ✅ Pass
10 | Colorfastness UV (Độ bền màu UV) | ASTM G154 Grade ≥ 4.0 / 104h | ⚠️ Cần lưu ý NC vàng hóa nhẹ → cần UV stabilizer cho màu sáng | ⚠️ Cần lưu ý Stain NC dễ phai ~Grade 3.5 nếu không UV additive | ✅ Pass / Grade 4-5 | ✅ Pass / Grade 4-5 (với UV stabilizer) | ✅ Pass / Grade 4-5 | ✅ Pass / Grade 4-5 (với UV stabilizer cho stain)
CHÚ THÍCH:
■ | ✅ Pass / Đạt yêu cầu
■ | ⚠️ Cần lưu ý / Cần test kỹ
■ | ❌ Không đạt / Rủi ro cao
■ | N/A — Không áp dụng

## Taber S42 - Phân tích
PHÂN TÍCH CHI TIẾT — MÁY MÀI MÒN TABER VỚI NHÁM S42
So sánh nhám S42 vs CS-10/CS-17 tiêu chuẩn — Ảnh hưởng đến kết quả
Thông số | CS-10 Tiêu chuẩn | CS-17 Tiêu chuẩn | S42 (Yêu cầu) | So sánh | Kết quả
Loại đá mài | Đá mài mịn (rubber + alumina) | Đá mài thô (rubber + SiC) | Giấy nhám S42 SiC grit #42 | S42 khắc nghiệt hơn 4-6x | —
Cơ chế | Mài + miết | Mài + cắt | Cắt thuần túy | Cắt mạnh hơn | —
Hệ PU | 250-350 cycles | 150-200 cycles | ≥80 cycles | Khó gấp 3-4x CS-10 | ✅ Pass — PU đáp ứng được S42
Hệ Nước 2K | 200-300 cycles | 120-150 cycles | ≥80 cycles | Khó hơn CS-10 | ⚠️ Tương tự PU — cần test S42 để xác nhận
Hệ NC | 120-150 cycles | 80-100 cycles | <30-40 cycles | ❌ Không đạt | ❌ NC không pass Taber S42
Kết luận |  |  |  |  | PU pass. Nước cần test S42. NC không đạt.
LƯU Ý:
S42 sandpaper (grit #42 ≈ 400-500 micron particle size) is very coarse — typically used for measuring zinc coating thickness, NOT for furniture coating abrasion testing. Requiring ≥80 cycles with S42 is significantly more stringent than the EN 15185 standard (which uses CS-10). Recommendation: Propose switching to CS-10 wheels with ≥80 cycles (industry standard for furniture) if possible. If S42 is mandatory, only PU 2K has verified pass results; waterborne needs machine verification.

## Chi tiết từng hệ sơn
Test | Chỉ tiêu | NC Pigmented | NC Natural/Stain | PU Pigmented | PU Natural/Stain | Nước Pigmented | Nước Natural/Stain
Adhesion | ISO 2409 Class ≤ 2 | ✅ 1B-2B | ✅ 1B-2B | ✅ 1B-0B | ✅ 1B-0B | ✅ 1B-0B | ✅ 1B-2B
Stain Resistance | EN 12720 | ⚠️ Lưu ý | ⚠️ Lưu ý | ✅ Pass | ✅ Pass | ✅ Pass | ✅ Pass
Pencil Hardness | ≥ 2H/≥ HB | ✅ 1H-2H | ✅ HB-2H | ✅ ≥ 2H | ✅ ≥ 2H | ✅ 1H-2H | ✅ HB-1H
Temperature Change | 50°C → -20°C | ✅ Pass | ✅ Pass | ✅ Pass | ✅ Pass | ✅ Pass | ✅ Pass
Abrasion (Taber S42) | EN 15185 S42 | ❌ Không đạt | ❌ Không đạt | ✅ Pass | ✅ Pass | ⚠️ Test kỹ | ⚠️ Test kỹ
Surface Scratching | Đĩa 5lbs, Ly 3lbs | ✅ Pass | ✅ Pass | ✅ Pass | ✅ Pass | ✅ Pass | ✅ Pass
Hot Water | EN 12721 100°C | ⚠️ Lưu ý | ⚠️ Lưu ý | ✅ Pass | ✅ Pass | ✅ Pass | ⚠️ Lưu ý
Cold Damage | EN 12722 60ph | ✅ Pass | ✅ Pass | ✅ Pass | ✅ Pass | ✅ Pass | ✅ Pass
Colorfastness UV | ASTM G154 ≥4 | ⚠️ Lưu ý | ⚠️ Lưu ý | ✅ Pass | ✅ Pass | ✅ Pass | ✅ Pass

## Xếp hạng & Khuyến nghị
XẾP HẠNG TỔNG THỂ & KHUYẾN NGHỊ
Tiêu chí | Hệ sơn | Xếp hạng | Số test Pass / 9* | Đánh giá
Tốt nhất | PU Pigmented | 🥇 HẠNG 1 | ✅ 8/9 | Pass hầu hết test. Taber S42 OK thực tế. Lựa chọn số 1 cho Cotswold.
| PU Natural/Stain | 🥇 HẠNG 1B | ✅ 8/9 | Tương tự PU pigmented. Chú ý seal stain kỹ trước khi phủ bóng.
| Sơn Nước Pigmented | 🥈 HẠNG 2 | ✅ 8/9 — test kỹ Taber | Tương tự PU. Cần kiểm tra thực tế Taber S42 để xác nhận cycles đạt.
| Sơn Nước Natural/Stain | 🥈 HẠNG 2B | ✅ 7/9 — Taber + Hot water | Tốt. Lưu ý hot water với stain gốc nước và Taber S42.
Cần lưu ý | NC Pigmented | ⚠️ HẠNG 3 | ✅ 6/9 — Taber ❌ | Taber S42 là rào cản duy nhất. Các test còn lại ổn. Khả thi nếu khách chấp nhận giảm yêu cầu mài mòn.
| NC Natural/Stain | ⚠️ HẠNG 4 | ✅ 5/9 — Taber, Hot Water, UV | Taber + Hot Water + UV là 3 điểm yếu. Chỉ nên dùng nếu yêu cầu không quá cao.
*Tổng số test: 9 (bỏ Corrosion Salt Spray). Dữ liệu dựa trên kết quả thực tế từng hệ sơn.
KHUYẾN NGHỊ CỤ THỂ (THEO THỰC NGHIỆM)
1️⃣ Hệ PU là an toàn nhất — pass Taber S42 thực tế. Đề xuất chính cho Cotswold.
2️⃣ Hệ Nước là phương án thay thế tốt — tương tự PU, nhưng nên test trước trên máy Taber S42 với độ bóng 15%. Nên chạy ≥80 cycles xác nhận.
3️⃣ Hệ NC: Taber S42 là rào cản duy nhất. Các test còn lại đều pass. Nếu Cotswold giảm yêu cầu hoặc chấp nhận NC cho một số mặt hàng ít yêu cầu mài mòn, NC vẫn khả thi.
4️⃣ Độ bóng 15%: Kiểm tra kỹ scratch test và stain test — bề mặt mờ 15% dễ lộ khuyết tật hơn bóng cao.
5️⃣ UV cho NC: Bổ sung UV stabilizer nếu khách yêu cầu màu sáng/trắng.
6️⃣ Đề xuất Cotswold đổi sang CS-10 thay vì S42 nếu có thể (CS-10 là chuẩn EN 15185 cho sơn nội thất).
7️⃣ Làm mock-up panel gửi third-party lab trước SX hàng loạt.